## Hoja 1
EFE020 | m² |  | Bóveda de fábrica de ladrillo cerámico.
Bóveda estructural de cañón, de directriz recta, realizada con fábrica de 1/2 pie de ladrillo cerámico cara vista perforado hidrofugado, color Salmón, acabado liso, 24x11,5x5 cm, junta rehundida, recibido con mortero de cemento industrial, color gris, M-5, suministrado a granel; montaje y desmontaje de cimbras y apeos.
Código |  | Unidad |  | Descripción | Rendimiento |  |  | Precio unitario | Importe
1 |  |  |  | Materiales
mt05plt010bb |  | Ud |  | Ladrillo cerámico cara vista perforado hidrofugado, color Salmón, acabado liso, 24x11,5x5 cm, para uso en fábrica no protegida (pieza U), densidad 1700 kg/m³, según UNE-EN 771-1. | 68.667 |  |  | 0.15 | 10.3
mt08aaa010a |  | m³ |  | Agua. | 0.008 |  |  | 1.5 | 0.01
mt09mif010cb |  | t |  | Mortero industrial para albañilería, de cemento, color gris, categoría M-5 (resistencia a compresión 5 N/mm²), suministrado a granel, según UNE-EN 998-2. | 0.046 |  |  | 30.98 | 1.43
mt08cim040c |  | m² |  | Cimbra de madera de pino, dimensionada para soportar una carga máxima de trabajo de 400 kg/m², para formación de bóveda estructural de cañón. | 1 |  |  | 55.8 | 55.8
[5 empty] | Subtotal materiales: |  |  |  | 67.54
2 |  |  |  | Equipo y maquinaria
mq06mms010 |  | h |  | Mezclador continuo con silo, para mortero industrial en seco, suministrado a granel. | 0.202 |  |  | 1.73 | 0.35
[5 empty] | Subtotal equipo y maquinaria: |  |  |  | 0.35
3 |  |  |  | Mano de obra
mo021 |  | h |  | Oficial 1ª construcción en trabajos de albañilería. | 1.331 |  |  | 19.93 | 26.53
mo078 |  | h |  | Ayudante construcción en trabajos de albañilería. | 1.305 |  |  | 18.92 | 24.69
mo114 |  | h |  | Peón ordinario construcción en trabajos de albañilería. | 0.876 |  |  | 18.69 | 16.37
mo017 |  | h |  | Oficial 1ª carpintero. | 0.326 |  |  | 20.22 | 6.59
mo058 |  | h |  | Ayudante carpintero. | 0.326 |  |  | 19.03 | 6.2
[5 empty] | Subtotal mano de obra: |  |  |  | 80.38
4 |  |  |  | Costes directos complementarios
|  | % |  | Costes directos complementarios | 2 |  |  | 148.27 | 2.97
Coste de mantenimiento decenal: 3,02€ en los primeros 10 años. |  |  |  |  | Costes directos (1+2+3+4): |  |  |  | 151.24
Referencia norma UNE y Título de la norma transposición de norma armonizada | [5 empty] | Aplicabilidad(a) | Obligatoriedad(b) |  | Sistema(c)
UNE-EN 771-1:2011/A1:2016 | [5 empty] | 1062020 | 1062020 |  | 2+/4
Especificaciones de piezas para fábrica de albañilería. Parte 1: Piezas de arcilla cocida.
UNE-EN 998-2:2012 | [5 empty] | 162011 | 162012 |  | 2+/4
Especificaciones de los morteros para albañilería. Parte 2: Morteros para albañilería
(a) Fecha de aplicabilidad de la norma armonizada e inicio del período de coexistencia
(b) Fecha final del período de coexistencia / entrada en vigor marcado CE
(c) Sistema de evaluación y verificación de la constancia de las prestaciones